## DADOS
CARIMBO
| CLIENTE |  |  |  |  | LOCAL
| SERGIO NAVARRO |  |  |  |  | AV. CASTELO BRANCO S/N, CENTRO SUL - VARZEA GRANDE - MT
| OBRA |  |  |  |  | SONDADOR |  | COTA (m) |  | FOLHA
| AMPLIAÇÃO/REFORMA CAMARA MUNICIPAL DE VARZEA GRANDE |  |  |  |  | EDUARDO C. |  |  |  | 01
| ESCALA |  | DATA INÍCIO |  | DATA TÉRMINO |  | FURO |  | SP- 01 A
| SEM ESCALA |  | 26/12/2018 |  | 27/12/2018
| MÉTODO EXECUTIVO | [5 empty] | NÍVEL D'ÁGUA
| AVANÇO | TC | TH | C.A. | REV. | SPT | DATA | HORA | N.A. (m) | PROF. FURO (m)
| PROF. INI. | 0 | 0 | 0 | 0 | 1 | 27/12/2018 | 8:15 | 0,70 | 1
| PROF. FIN. | 1 | 0 | 0 | 2 | AMOSTRAS | 27/12/2018 | 13:35 | 0,58 | 8.1
OBSERVAÇÕES
| - SONDAGEM CONFORME NBR-6484 E OBEDECENDO A CRITÉRIOS PRÉ-ESTABELECIDOS PELO CLIENTE. - FURO IMPENETRÁVEL A LAVAGEM POR NÃO OBTER AVANÇO SUPERIOR A 5 CM A CADA 10 MIN DE ENSAIO DURANTE 30 MIN; - FURO PARALIZADO EM 8,11 m | [6 empty] | COORDENADAS
[8 empty] | N | 15°39'53.8"S
[8 empty] | E | 56°07'54.4"W
SPT
| AMOSTRA | 1 |  | 2 |  | 3 |  | N' | N
|  | Golpes | Penet. | Golpes | Penet. | Golpes | Penet. |  | SPT 23
» | 1 | 1 | 15 | 1 | 15 | 1 | 15 | 2 | 2
» | 2 | 2 | 15 | 2 | 15 | 4 | 15 | 4 | 6
» | 3 | 17 | 15 | 12 | 15 | 9 | 15 | 29 | 21
» | 4 | 2 | 15 | 3 | 15 | 4 | 15 | 5 | 7
» | 5 | 4 | 15 | 6 | 15 | 8 | 15 | 10 | 14
» | 6 | 6 | 15 | 12 | 15 | 11 | 15 | 18 | 23
» | 7 | 16 | 15 | 34 | 4 |  |  | 50 | 34
» | 8 | 31 | 10 |  |  |  |  | 31
9
10
11
12
13
14
15
16
17
18
19
20
21
22
23
24
25
26
27
28
29
30
31
32
33
34
35
36
37
38
39
40
41
42
43
44
45
46
47
48
49
50
51
52
53
54
55
56
57
58
59
60
61
62
63
64
65
66
67
68
69
70
71
72
73
74
75
76
77
78
79
80
| 8 | 8 | . | 7 | . | 6 | .
CAMADAS
|  |  | 2 |  | de 2
| DESCRIÇÃO |  |  |  | COTA (m) | PERFIL GEOLÓGICO
| SILTE ARGILOSO, POUCO PLÁSTICO, COR VARIEGADA, PREDOMINANTEMENTE MARROM MÉDIO A DURO CONSISTENCIA (alteração pedologica local, intemperizado de rocha fonte filito) |  |  |  | 8,11 | Img: 15 | 15
6
| # | PROF. (m) | PEFIL | DESCRIÇÃO
| 1 | 3.45 | 15 | SILTE ARGILOSO, MARROM A CINZA, INTEMPERIZADO, CONSISTENCIA MOLE A RIJO. SEGUIDO DE CAMADA DE PEDRISCO QUARTZOSO.
| 2 | 8,11 | 15 | SILTE ARGILOSO, POUCO PLÁSTICO, COR VARIEGADA, PREDOMINANTEMENTE MARROM MÉDIO A DURO CONSISTENCIA (alteração pedologica local, intemperizado de rocha fonte filito)
3
4
5
6
7
8
9
10
11
12
13
14
15
16
17
18
19
20
1 | <FDESC>SILTE ARGILOSO, MARROM A CINZA, INTEMPERIZADO, CONSISTENCIA MOLE A RIJO. SEGUIDO DE CAMADA DE PEDRISCO QUARTZOSO.</FDESC><FCOTA>3,45</FCOTA><FPERFGEO>15</FPERFGEO><FCORINDEX>4</FCORINDEX>
2 | <FDESC>SILTE ARGILOSO, POUCO PLÁSTICO, COR VARIEGADA, PREDOMINANTEMENTE MARROM MÉDIO A DURO CONSISTENCIA (alteração pedologica local, intemperizado de rocha fonte filito)</FDESC><FCOTA>8,11</FCOTA><FPERFGEO>15</FPERFGEO><FCORINDEX>6</FCORINDEX>
3
4
5
6
7
8
9
10
11
12
13
14
15
16
17
18
19
20
21
22
23
24
25
26
27
28
29
30
31
32
33
34
35
36
37
38
39
40
41
42
43
44
45
46
47
48
49
50
c | 2
«
»
GRAVAR
APAGAR
NOVO
DYNAMICCAD SOFTWARE TÉCNICO
(32) 3234-9568
mail@dynamiccad.com.br
BOLETIM DE SONDAGEM SPT
BOLETIM DE SONDAGEM SPT
<
>
GERAR BOLETIM
LIMPAR
PREENCHER
EXEMPLO
CARIMBO
SPT
CAMADAS
<
>
VARIEGADA
Note on D16: Pressione CRTL + ; para inserir a data de hoje
Note on F16: Pressione CRTL + ; para inserir a data de hoje
Note on C18: TRADO CONCHA
Note on D18: TRADO HELICOIDAL
Note on E18: CIRCULAÇÃO DE ÁGUA
Note on F18: REVESTIMENTO
Note on G18: ?
Note on H18: Pressione CRTL + ; para inserir a data de hoje
Note on B21: Para mudar de linha pressione ALT + ENTER

## Locação
|  |  |  | Maior Dimensão: | 100
CLIENTE: |  | Otelhar Agropecuária
LOCAL: |  | Fazenda Entre Rios
OBS:
REL. Nº: |  | 01
SONDAGEM A PERCUSSÃO
CROQUI DE LOCAÇÃO
| RELATÓRIO Nº: |  | 01
50
| CLIENTE: | Otelhar Agropecuária |  |  |  | 30
| LOCAL: | Fazenda Entre Rios |  |  |  | -20.2575
LOCAÇÃO ESQUEMÁTICA (SEM ESCALA)
OBS.:
Texto
Furo
Undo
Linha
Limpar Tudo
texto do furo
BUSCAR

## Config
SOLOS | GÊNERO | CG | PG | COMP. (G1) - ARENOSOS | SPT i | SPT f | COMP. (G2) - ARGILOSOS | SPT i | SPT f | NOTA: A VARIAÇÃO DE GÊNERO, OCORRERÁ ASSIM: PARA OS SOLOS MARCADOS COM F, A PARTE ANTES DA BARRA SERÁ UTILIZADA, PARA OS QUE ESTIVEREM MARCADOS COM M, A PARTE UTILIZADA SERÁ AQUELA POSTERIOR À BARRA, NO CASO TODOS OS EXEMPLOS ESTÃO COM [A/O] MAS PODE-SE UTILIZAR QUALQUER CONJUNTO DE CARACTERES, EX: [AÕS/ÕES]
AREIA | F | 1 | 1 | FOF[A/O] | 0 | 4 | MUITO MOLE | 0 | 2
AREIA ARGILO-SILTOSA | F | 1 | 3 | POUCO COMPACT[A/O] | 5 | 8 | MOLE | 3 | 5
AREIA ARGILOSA | F | 1 | 2 | MEDIANAMENTE COMPACT[A/O] | 9 | 18 | MÉDI[A/O] | 6 | 10
AREIA SILTO-ARGILOSA | F | 1 | 5 | COMPACT[A/O] | 19 | 40 | RIJ[A/O] | 11 | 19
AREIA SILTOSA | F | 1 | 4 | MUITO COMPACT[A/O] | 40 | 100 | DUR[A/O] | 19 | 100
ARGILA | F | 2 | 6
ARGILA ARENO-SILTOSA | F | 2 | 8
ARGILA ARENOSA | F | 2 | 7
ARGILA SILTO-ARENOSA | F | 2 | 9
ARGILA SILTOSA | F | 2 | 10
SILTE | M | 0 | 11
SILTE ARENO-ARGILOSO | M | 1 | 12
SILTE ARENOSO | M | 1 | 13
SILTE ARGILO-ARENOSO | M | 2 | 14
SILTE ARGILOSO | M | 2 | 15
BRITA | M | 0 | 16
CASCALHO | M | 0 | 17
CONCRETO | M | 0 | 18
ENTULHO | M | 0 | 19 | . | . | . | .
ATERRO | M | 0 | 0 | CONSISTÊNCIA |  |  | COR
|  |  |  | PLÁSTIC[A/O] |  |  | AMAREL[A/O] | 1
|  |  |  | NÃO PLÁSTIC[A/O] |  |  | AZUL | 2
|  |  |  | POUCO PLÁSTIC[A/O] |  |  | CINZA | 3
|  |  |  | FRIÁVEL |  |  | MARROM | 4
[7 empty] | ROX[A/O] | 5
[7 empty] | VARIEGADA | 6
[7 empty] | VERMELH[A/O] | 7
[7 empty] | VERDE | 8
[7 empty] | PRETO | 9
10
11
12
13
14
15
16
17
18
PARA ALTERAR CLIQUE NA COR
Note on D2: COMPACIDADE GRUPOS: Grupo 0: NENHUM Grupo 1: ARENOSOS Grupo 2: ARGILOSOS
Note on E2: PERFIL GEOLÓGICO Número da imagem referente ao solo

## Imagens
PARA ALTERAR CLIQUE NA IMAGEM
| 0 | Vazio | NOTAS: 1. MANTENHA A SEQUÊNCIA, NÃO DEIXE IMAGENS EM BRANCO ENTRE AS OUTRAS IMAGENS. 2. A REFERÊNCIA INTERNA É FEITA PELO NÚMERO, INDEPENDENTE DO NOME. 3. APÓS INSERIR A IMAGEM, CADASTRE NA PLANILHA CONFIG O NÚMERO DA IMAGEM REFERENTE AO SOLO (COLUNA PG). 4. AS IMAGENS NÃO SÃO REDIMENSIONADAS, PORTANTO UTILIZE IMAGENS COM LARGURA MÁXIMA DE 100 PIXELS.
| 1 | Areia
| 2 | Areia-Argiloso
| 3 | Areia-Argilo-Siltoso
| 4 | Areia-Siltoso
| 5 | Areia-Silto-Argiloso
| 6 | Argila
| 7 | Argila-Arenoso
| 8 | Argila-Areno-Siltoso
| 9 | Argila-Silto-Arenoso
| 10 | Argila-Siltoso
| 11 | Silte
| 12 | Silte-Areno-Argiloso
| 13 | Silte-Arenoso
| 14 | Silte-Argilo-Arenoso
| 15 | Silte-Argiloso
| 16 | Brita
| 17 | Cascalho
| 18 | Concreto
| 19 | Entulho
20
21
22
23
24
25
26
27
28
29
30
31
32
33
34
35
36
37
38
39
40
41
42
43
44
45
46
47
48
49
50

## FuroModelo (hidden)
CLIENTE: | [12 empty] | INÍCIO:
OBRA: |  | AMPLIAÇÃO/REFORMA CAMARA MUNICIPAL DE VARZEA GRANDE | [10 empty] | TÉRMINO:
LOCAL: | [12 empty] | COTA:
REV. | COTA N.A. (m) | PROFUNDIDADE (m) | PERFIL GEOLÓGICO |  | REVESTIMENTO = 63.5 mm |  |  | ENSAIO PENETRO-MÉTRICO |  |  | RESISTÊNCIA À PENETRAÇÃO |  | PENETRAÇÃO (GOLPES)
30 cm INICIAIS
AVANÇO TC/TH/ CA |  |  |  |  | AMOSTRADOR | [10 empty] | 30 cm FINAIS
COMPACIDADE - SOLOS ARENOSOS (SPT)
[5 empty] | PESO = 65 kg - ALTURA DE QUEDA = 75 cm |  |  | 1o | 2o | 3o | 30 cm INICIAIS | 30 cm FINAIS
|  |  | N° DE AMOSTRA |  | CLASSIFICAÇÃO DO MATERIAL
OBS.:
CONSISTÊNCIA - SOLOS ARGILOSOS (SPT)
MÉTODO EXECUTIVO
| AVANÇO DO FURO |  |  | Ø | PROFUNDIDADE (m) | [5 empty] | TABELA DO NÍVEL D'ÁGUA
| TRADO CAVADEIRA |  |  | 4" | [6 empty] | DATA |  | HORA |  | N.A. (m) |  | PROF. FURO (m)
| TRADO HELICOIDAL |  |  | 2 ¼"
| CIRCULAÇÃO DE ÁGUA |  |  | 2"
| REVESTIMENTO |  |  | 2½"
| SPT |  |  | 2" |  | ENSAIOS
FOLHA: |  | ESCALA: |  |  | COORDENADAS: |  | SONDADOR: | [6 empty] | APROVADO:
4
8
18
SONDOTEC - Técnica e Engenharia de Sondagens e Fundações Ltda.
Avenida Rondon Pacheco, 1215 - Bairro Jardim Altamira - CEP: 38400-242 - Uberlândia / MG
Tel: 34 3214-4533 ....Fax: 34 3214-4702.... Nextel: ID 81*44930....sondotec@sondotec.com.br
Ø INTERNO = 34.9 mm
Ø EXTERNO = 50.8 mm
40
FOFA
POU. C.
MED. COMP.
COMPACTA
MUITO
COMP.
2
10
19
MOLE
MÉDIA
RIJA
DURA
5
M. MOLE
www.geoeste.com.br
Av. José Fortunato Santon, 496 Dist. Ind. Pref. Abdo Najar
Americana, SP F: 19 3469.1791 geoestesp@geoeste.com.br
R. D - Bartolina Santana, 111 Sala 1 B. Ribeirão da Ponte
Cuiabá, MT F: 65 3614.1389 geoeste@terra.com.br
PERFIL INDIVÍDUAL DE SONDAGEM À PERCUSSÃO
SILTE ARGILOSO, PLÁSTICO, CINZA, MÉDIO A RIJO, MEDIO A BEM COMPACTO
SILTE ARGILOSO, CINZA, COMPACTO, NÃO PLASTICO, SAPRÓLITO DE ROCHA FILITO
ATERRO, NÃO PLÁSTICO, VARIEGADA, MEDIANAMENTE COMPACTO
ATERRO, NÃO PLÁSTICO, VARIEGADA, MEDIANAMENTE COMPACTO
SILTE ARGILOSO, NÃO PLÁSTICO, VARIEGADA, DURO, COM PRESENÇA DE CLIVAGEM (caracteristico da rocha aflorante: Filito).
SILTE ARGILOSO, NÃO PLÁSTICO, VARIEGADA, DURO, COM PRESENÇA DE CLIVAGEM (caracteristico da rocha aflorante: Filito).
SILTE ARGILOSO, NÃO PLÁSTICO, VARIEGADA, DURO, COM PRESENÇA DE CLIVAGEM (caracteristico da rocha aflorante: Filito).
ATERRO
ATERRO
ATERRO
ATERRO
ATERRO
ATERRO
ATERRO
1
2
3
4
5
6
7
8
9
10
11
12
13
14
15
16
17
18
19
20

## Folha #1-SP- 01
CLIENTE: |  | ROSIMEIRE ABE BOTOF | [10 empty] | INÍCIO: |  | 03/12/2018 |  | FURO SP- 01
OBRA: |  | CONSTRUÇÃO CIVIL | [10 empty] | TÉRMINO: |  | 03/12/2018
LOCAL: |  | RUA PUPUNHA, LOTE 38 QUADRA 15 - CONDOMINIO FLORAIS DO VALLE - RIBEIRÃO DO LIPA - CUIABA-MT | [10 empty] | COTA:
REV. | COTA N.A. (m) | PROFUNDIDADE (m) | PERFIL GEOLÓGICO |  | REVESTIMENTO = 63.5 mm |  |  | ENSAIO PENETRO-MÉTRICO |  |  | RESISTÊNCIA À PENETRAÇÃO |  | PENETRAÇÃO (GOLPES)
30 cm INICIAIS
AVANÇO TC/TH/ CA |  |  |  |  | AMOSTRADOR | [10 empty] | 30 cm FINAIS
COMPACIDADE - SOLOS ARENOSOS (SPT)
[5 empty] | PESO = 65 kg - ALTURA DE QUEDA = 75 cm |  |  | 1o | 2o | 3o | 30 cm INICIAIS | 30 cm FINAIS
|  |  | N° DE AMOSTRA |  | CLASSIFICAÇÃO DO MATERIAL
[8 empty] | 6 | 12 | 18 | 18 | 30
[8 empty] | 15 | 15 | 15
[8 empty] | 11 | 17 | 23 | 28 | 40
[8 empty] | 15 | 15 | 15
[8 empty] | 16 | 21 | 27 | 37 | 48
[8 empty] | 15 | 15 | 15
[8 empty] | 30 | - | - | 30 | -
[8 empty] | 13 |  |  | 13
[8 empty] | 30 | - | - | 30 | -
[8 empty] | 11 |  |  | 11
[8 empty] | 30 | - | - | 30 | -
[8 empty] | 9 |  |  | 9
OBS.: | - SONDAGEM CONFORME NBR-6484 E OBEDECENDO A CRITÉRIOS PRÉ-ESTABELECIDOS PELO CLIENTE. - FURO IMPENETRÁVEL A PERCUSSÃO, POR EM 3 m SUCESSIVOS SE OBTER 30 GOLPES PARA PENETRAÇÃO DOS 15 cm DO AMOSTRADOR PADRÃO; - FURO FINALIZADO EM 6,09 m
CONSISTÊNCIA - SOLOS ARGILOSOS (SPT)
MÉTODO EXECUTIVO
| AVANÇO DO FURO |  |  | Ø | PROFUNDIDADE (m) | [5 empty] | TABELA DO NÍVEL D'ÁGUA
| TRADO CAVADEIRA |  |  | 4" | 0.00 | 1.00 |  |  |  |  | DATA |  | HORA |  | N.A. (m) |  | PROF. FURO (m)
| TRADO HELICOIDAL |  |  | 2 ¼" | 0.00 | 0.00
| CIRCULAÇÃO DE ÁGUA |  |  | 2" | 0.00 | 0.00 |  |  |  |  | 03/12/2018 |  | 10:15 |  | SECO |  | 6.09
| REVESTIMENTO |  |  | 2½" | 0.00 | 2.00
| SPT |  |  | 2" | 1 | ENSAIOS
FOLHA: |  | ESCALA: |  |  | COORDENADAS: |  | SONDADOR: | [6 empty] | APROVADO:
01 / 01 |  | SEM ESCALA |  |  |  |  | EDUARDO C.
FURO TERMINADO COM 6,09m
SILTE ARGILOSO, MARROM AVERMELHADO, INTEMPERIZADO, CONSISTENCIA MOLE A RIJO. (Solo residual, COM HORIZONTE SAPROLÍTIZADO NO PRIMEIRO METRO)
TC
4
8
18
SONDOTEC - Técnica e Engenharia de Sondagens e Fundações Ltda.
Avenida Rondon Pacheco, 1215 - Bairro Jardim Altamira - CEP: 38400-242 - Uberlândia / MG
Tel: 34 3214-4533 ....Fax: 34 3214-4702.... Nextel: ID 81*44930....sondotec@sondotec.com.br
Ø INTERNO = 34.9 mm
Ø EXTERNO = 50.8 mm
40
FOFA
POU. C.
MED. COMP.
COMPACTA
MUITO
COMP.
2
10
19
MOLE
MÉDIA
RIJA
DURA
5
M. MOLE
www.geoeste.com.br
Av. José Fortunato Santon, 496 Dist. Ind. Pref. Abdo Najar
Americana, SP F: 19 3469.1791 geoestesp@geoeste.com.br
R. D - Bartolina Santana, 111 Sala 1 B. Ribeirão da Ponte
Cuiabá, MT F: 65 3614.1389 geoeste@terra.com.br
PERFIL INDIVÍDUAL DE SONDAGEM À PERCUSSÃO
N.A. NÃO ENCONTRADO.
6,09
1
2
3
4
5
6
7
8
9
10
11
12
13
14
15
16
17
18
19
20

## Folha #1-SP- 01 A
CLIENTE: |  | SERGIO NAVARRO | [11 empty] | INÍCIO: |  | 26/12/2018 |  | FURO SP- 01 A
OBRA: |  | AMPLIAÇÃO/REFORMA CAMARA MUNICIPAL DE VARZEA GRANDE | [11 empty] | TÉRMINO: |  | 27/12/2018
LOCAL: |  | AV. CASTELO BRANCO S/N, CENTRO SUL - VARZEA GRANDE - MT | [11 empty] | COTA:
REV. | COTA N.A. (m) | PROFUNDIDADE (m) | PERFIL GEOLÓGICO |  | REVESTIMENTO = 63.5 mm |  |  |  | ENSAIO PENETRO-MÉTRICO |  |  | RESISTÊNCIA À PENETRAÇÃO |  | PENETRAÇÃO (GOLPES)
30 cm INICIAIS
AVANÇO TC/TH/ CA |  |  |  |  | AMOSTRADOR | [11 empty] | 30 cm FINAIS
COMPACIDADE - SOLOS ARENOSOS (SPT)
[5 empty] | PESO = 65 kg - ALTURA DE QUEDA = 75 cm |  |  |  | 1o | 2o | 3o | 30 cm INICIAIS | 30 cm FINAIS
|  |  | N° DE AMOSTRA |  | CLASSIFICAÇÃO DO MATERIAL
[9 empty] | 1 | 1 | 1 | 2 | 2
[9 empty] | 15 | 15 | 15
[9 empty] | 2 | 2 | 4 | 4 | 6
[9 empty] | 15 | 15 | 15
[9 empty] | 17 | 12 | 9 | 29 | 21
[9 empty] | 15 | 15 | 15
[9 empty] | 2 | 3 | 4 | 5 | 7
[9 empty] | 15 | 15 | 15
[9 empty] | 4 | 6 | 8 | 10 | 14
[9 empty] | 15 | 15 | 15
[9 empty] | 6 | 12 | 11 | 18 | 23
[9 empty] | 15 | 15 | 15
[9 empty] | 16 | 34 | - | 50 | 34
[9 empty] | 15 | 4 |  | 19 | 4
[9 empty] | 31 | - | - | 31 | -
[9 empty] | 10 |  |  | 10
OBS.: | - SONDAGEM CONFORME NBR-6484 E OBEDECENDO A CRITÉRIOS PRÉ-ESTABELECIDOS PELO CLIENTE. - FURO IMPENETRÁVEL A LAVAGEM POR NÃO OBTER AVANÇO SUPERIOR A 5 CM A CADA 10 MIN DE ENSAIO DURANTE 30 MIN; - FURO PARALIZADO EM 8,11 m
CONSISTÊNCIA - SOLOS ARGILOSOS (SPT)
MÉTODO EXECUTIVO
| AVANÇO DO FURO |  |  | Ø | PROFUNDIDADE (m) | [6 empty] | TABELA DO NÍVEL D'ÁGUA
| TRADO CAVADEIRA |  |  | 4" | 0.00 | 1.00 | [5 empty] | DATA |  | HORA |  | N.A. (m) |  | PROF. FURO (m)
| TRADO HELICOIDAL |  |  | 2 ¼" | 0.00 | 0.00
| CIRCULAÇÃO DE ÁGUA |  |  | 2" | 0.00 | 0.00 | [5 empty] | 27/12/2018 |  | 8:15 |  | 0.70 |  | 1.00
| REVESTIMENTO |  |  | 2½" | 0.00 | 2.00 | [5 empty] | 27/12/2018 |  | 13:35 |  | 0.58 |  | 8.10
| SPT |  |  | 2" | 1 | ENSAIOS
FOLHA: |  | ESCALA: |  |  | COORDENADAS: |  |  | SONDADOR: | [6 empty] | APROVADO:
01 / 01 |  | SEM ESCALA |  |  | N: 15°39'53.8"S |  | E: 56°07'54.4"W | EDUARDO C.
FURO TERMINADO COM 8,11m
SILTE ARGILOSO, POUCO PLÁSTICO, COR VARIEGADA, PREDOMINANTEMENTE MARROM MÉDIO A DURO CONSISTENCIA (alteração pedologica local, intemperizado de rocha fonte filito)
SILTE ARGILOSO, MARROM A CINZA, INTEMPERIZADO, CONSISTENCIA MOLE A RIJO. SEGUIDO DE CAMADA DE PEDRISCO QUARTZOSO.
TC
4
8
18
SONDOTEC - Técnica e Engenharia de Sondagens e Fundações Ltda.
Avenida Rondon Pacheco, 1215 - Bairro Jardim Altamira - CEP: 38400-242 - Uberlândia / MG
Tel: 34 3214-4533 ....Fax: 34 3214-4702.... Nextel: ID 81*44930....sondotec@sondotec.com.br
Ø INTERNO = 34.9 mm
Ø EXTERNO = 50.8 mm
40
FOFA
POU. C.
MED. COMP.
COMPACTA
MUITO
COMP.
2
10
19
MOLE
MÉDIA
RIJA
DURA
5
M. MOLE
www.geoeste.com.br
Av. José Fortunato Santon, 496 Dist. Ind. Pref. Abdo Najar
Americana, SP F: 19 3469.1791 geoestesp@geoeste.com.br
R. D - Bartolina Santana, 111 Sala 1 B. Ribeirão da Ponte
Cuiabá, MT F: 65 3614.1389 geoeste@terra.com.br
PERFIL INDIVÍDUAL DE SONDAGEM À PERCUSSÃO
0,58
N.A.
27/12/2018
3,45
8,11
1
2
3
4
5
6
7
8
9
10
11
12
13
14
15
16
17
18
19
20